## Probeneingang
Interne Vergabenummer | Auftraggeber | Wirkstoff | Probennummer | Summenformel | Originator | Probeneingang (Datum) | Probenmasse | Batch/Charge | Infos | Literatur | MSDS | Gefahrensymbole
1 | Solvatias | Trimesitylphosphin | solTRI001 | C39H43N3O11S | Chem Express Haoyuan | 2020-01-21 | 5,3 g | TRAB20-013 | Chemisches Forschungsmuster fest, Material No: 135280, 5% spiked | - | Nein | GHS-Symbole (Grafik)
Bilder der aktuellen Eingabemaske. Die Tabellarische Aufführung gibt eine aktualisierte Angabe über benötigte Felder

## Eingangsanalytik
Projektplanung (blau - Projektmanager) |  |  |  | API/Startmaterial | Laborbetreuung (grün - Laborleiter) |  | Durchführung (rot - Laborteam) |  |  | Planung |  | PXRD D2 | PXRD D2 | PXRD D2 | PXRD D2 | PXRD D2 | PXRD D8 | PXRD D8 | PXRD D8 | PXRD D8 | PXRD D8 | DSC | DSC | DSC | DSC | DSC | TG | TG | TG | TG | TG | IR | IR | IR | IR | IR | 1H-NMR | 1H-NMR | 1H-NMR | 1H-NMR | 1H-NMR
No/ID | Screening No | Planung erfolgt durch | Substanz | ref-Code | Projektleiternotiz | Verweis | Startfreigabe (ab) | erledigt bis (soll) | Hinweis an den Laborleiter | abgeschlossen | Sicherheitshinweis | Auswahl | Operator | Parameter | Messfile | Status | Auswahl | Operator | Parameter | Messfile | Status | Auswahl | Operator | Parameter | Messfile | Status | Auswahl | Operator | Parameter | Messfile | Status | Auswahl | Operator | Parameter | Messfile | Status | Auswahl | Operator | Parameter | Messfile | Status
1 | Cocrystal solTRI001 | Dr. Sven Haferkamp | Nicotinamid | refXXX2 | - | "solTRI CoF Auswahl.pdf" | 2020-10-01 | 2020-10-20 | refXXX2, frisch geöffnete Charge verwenden | ja | - | ja | Stefan | Standard | refXXX2_D2PXRD001 | abgeschlossen | ja | Rita | Standard | refXXX2_D8PXRD001 | abgeschlossen | ja | Jascha | 3 Zyklen, je 10 K / min, von RT bis 200 °C | refXXX2_DSC001 | abgeschlossen | ja | Rita | 10 K / min, von RT bis 200 °C | refXXX2_TG001 | abgeschlossen | ja | Stefan | Standard | refXXX2_IR001 | abgeschlossen | ja | Rita | deuteriertes DMSO | refXXX2_HNMR001 | abgeschlossen
2 | Cocrystal solTRI001 | Dr. Sven Haferkamp | Hippursäure | refYYY | - | "solTRI CoF Auswahl.pdf" | 2020-10-01 | 2020-10-20 | - | ja | - | ja | Stefan | Standard | refYYY_D2PXRD001 | abgeschlossen | ja | Rita | Standard | refYYY_D8PXRD001 | abgeschlossen | ja | Jascha | 3 Zyklen, je 10 K / min, von RT bis 200 °C | refYYY_DSC001 | abgeschlossen | ja | Rita | 10 K / min, von RT bis 200 °C | refYYY_TG001 | abgeschlossen | ja | Stefan | Standard | refYYY_IR001 | abgeschlossen | ja | Rita | deuteriertes DMSO | refYYY_HNMR001 | abgeschlossen
3 | Cocrystal solTRI001 | Dr. Sven Haferkamp | 2-(4 Hydroxybenzoyl)-benzoesäure | refVVV | Auf Wunsch von Carsten | - | 2020-10-01 | 2020-10-20 | - | ja | - | ja | Stefan | Standard | refVVV_D2PXRD001 | abgeschlossen | ja | Stefan | Standard | refVVV_D8PXRD001 | abgeschlossen | ja | Jascha | 3 Zyklen, je 10 K / min, von RT bis 200 °C | refVVV_DSC001 | abgeschlossen | ja | Stefan | 10 K / min, von RT bis 200 °C | refVVV_TG001 | abgeschlossen | ja | Stefan | Standard | refVVV_IR001 | abgeschlossen | ja | Rita | deuteriertes DMSO | refVVV_HNMR001 | abgeschlossen | und weitere Methoden, hier jetzt nicht weiter aufgeführt (aber wichtig)…...........
4 | Cocrystal solTRI001 | Dr. Sven Haferkamp | 4-Acetamidobenzoesäure | refGGG | Ist bestellt, kommt Anfang Oktober | "solTRI CoF Auswahl.pdf" | sobald verfügbar | 2020-10-20 | - | ja | - | ja | Stefan | Standard | refGGG_D2PXRD003 | abgeschlossen | ja | Stefan | Standard | refGGG_D8PXRD003 | abgeschlossen | ja | Jascha | 3 Zyklen, je 10 K / min, von RT bis 200 °C | refGGG_DSC003 | abgeschlossen | ja | Stefan | 10 K / min, von RT bis 200 °C | refGGG_TG003 | abgeschlossen | ja | Stefan | Standard | refGGG_IR003 | abgeschlossen | ja | Rita | deuteriertes DMSO | refGGG_HNMR003 | abgeschlossen
5 | Cocrystal solTRI001 | Dr. Sven Haferkamp | Oxalsäure (wasserfrei) | refKKK | - | "solTRI CoF Auswahl.pdf" | 2020-10-01 | 2020-10-20 | - | ja | - | ja | Stefan | Standard | refKKK_D2PXRD001 | abgeschlossen | ja | Stefan | Standard | refKKK_D8PXRD001 | abgeschlossen | ja | Kevin | 3 Zyklen, je 10 K / min, von RT bis 200 °C | refKKK_DSC001 | abgeschlossen | ja | Stefan | 10 K / min, von RT bis 200 °C | refKKK_TG001 | abgeschlossen | ja | Stefan | Standard | refKKK_IR001 | abgeschlossen | ja | Rita | deuteriertes DMSO | refKKK_HNMR001 | abgeschlossen
6 | Cocrystal solTRI001 | Dr. Sven Haferkamp | Zitronensäure | refUUU | - | "solTRI CoF Auswahl.pdf" | 2020-10-01 | 2020-10-20 | - | ja | - | ja | Stefan | Standard | refUUU_D2PXRD001 | abgeschlossen | ja | Jacky | Standard | refUUU_D8PXRD001 | abgeschlossen | ja | Kevin | 3 Zyklen, je 10 K / min, von RT bis 200 °C | refUUU_DSC001 | abgeschlossen | ja | Jacky | 10 K / min, von RT bis 200 °C | refUUU_TG001 | abgeschlossen | ja | Stefan | Standard | refUUU_IR001 | abgeschlossen | ja | Rita | deuteriertes DMSO | refUUU_HNMR001 | abgeschlossen
7 | Cocrystal solTRI001 | Dr. Sven Haferkamp | Maleinsäure | refSSS | - | "solTRI CoF Auswahl.pdf" | 2020-10-01 | 2020-10-20 | - | ja | - | ja | Stefan | Standard | refSSS_D2PXRD001 | abgeschlossen | ja | Jacky | Standard | refSSS_D8PXRD001 | abgeschlossen | ja | Jascha | 3 Zyklen, je 10 K / min, von RT bis 200 °C | refSSS_DSC001 | abgeschlossen | ja | Jacky | 10 K / min, von RT bis 200 °C | refSSS_TG001 | abgeschlossen | ja | Stefan | Standard | refSSS_IR001 | abgeschlossen | ja | Rita | deuteriertes DMSO | refSSS_HNMR001 | abgeschlossen
8 | Cocrystal solTRI001 | Dr. Sven Haferkamp | API-Name | solTRI001 | - | - | 2020-10-11 | 2020-10-20 | API ist hygroskopisch! | ja | G3, Zytostatika | ja | Rita | 2 h | solTRI001_D2PXRD001 | abgeschlossen | ja | Jacky | 4h | solTRI001_D8PXRD001 | abgeschlossen | ja | Jascha | 3 Zyklen, je 10 K / min, von RT bis 200 °C | solTRI001_DSC001 | abgeschlossen | nein | - | - | - | - | ja | Stefan | Standard | solTRI001_IR001 | abgeschlossen | ja | Rita | deuteriertes DMSO | solTRI001_HNMR001 | abgeschlossen
exemplarisch, siehe Datenmaske der verschiedenen Methoden auf den hinteren Tabellenblättern

## Verdampfung 1Lömi
Projektplanung (blau - Projektmanager) |  |  | Laborbetreuung (grün - Laborleiter) |  | Durchführung (rot - Laborteam) | [6 empty] | Planung |  |  | verantwortlicher | Experiment | Vial |  | API/Startmaterial | API/Startmaterial | CoF | CoF | CoF | CoF | Soll | Lösungsmittel für | Vorgabe/Info | Lösemittel | Beobachtungen zum Lösevorgang | Experiment | Beobachtungen | Experiment | Status | Aufarbeitung & | Beobachtungen zum Ende | Auswaage Vial | Ausbeute / [mg] | Standort/Lagerorte |  | Erstanalytik | PXRD | mit Ausbeute-Rest | Ergebnis PXRD | Folgeanalytik | Folgeanalytik | Folgeanalytik | Folgeanalytik | Folgeanalytik | Folgeanalytik | Folgeanalytik | Informationen zur Folgeanalytik | Ergebnis | Ergebnis | Ergebnis | Ergebnis | Ergebnis | Ergebnis | Ergebnis | Status | Gesamt | Einstufung
No/ID | Screening No | Planung erfolgt durch | Experiment-Serie | Experiment No. | Durchführung | Projektleiternotiz / Intention | Verweis | Startfreigabe (ab) | erledigt bis (soll) | Hinweis an den Laborleiter | Experiment No. | abgeschlossen | Priorität Experiment | Sicherheitshinweis | Operator | Start | Tara [g] | API/Startmaterial | Soll Einwaage | Soll Einwaage [mg] | Bezeichnung | ref-Code | Soll Einwaage | Soll Einwaage [mg] | Temperatur | API & CoF | Volumen | Ist Volumen | oder Abänderung des Experiments | Start | zum Experimentverlauf | Ende | Experiment | Präparation PXRD | des Experiments & Aufarbeitung | mit Kristallisat [g] | vor Präp / Analytik | der finalen Probe | Priorität Analytik | PXRD | möglich? | weitere Analytik möglich? |  | DSC | TG | PXRD II | H-NMR | IR | Raman | OMI | (ToDo / Parameter) | DSC | TG | PXRD II | H-NMR | IR | Raman | OMI | Analytik | Ergebnis | Ergebnis
1 | Cocrystal solTRI001 | Dr. Sven Haferkamp | Verdampfungskristallisation RT 1Lömi | solTRI001EXP378 | Durchführungstext A | - | Journal SH 2020 S. 67 | 2020-10-21 | 2020-11-05 |  | solTRI001EXP378 | ja | normal | - | Stefan | 2020-10-23 | 3.976 | solTRI001 | 25 mg | 26.726 | Nicotinamid | refXXX | 25 mg | 24.741 | 25 | THF | keine Info | 300 µL | gelöst | 2020-10-23 | 24.10. Eks gesichtet, separiert in Mutterlösung, siehe Fotos DX3449-3451 | 2020-10-25 | abgeschlossen | 2020-10-26 | Rest Polykristallin, farblos | 4.0218 | 45.8 | Box 23-G4, Eks Abzug 3. Ablage | normal | D2 | ja | ca. 20 mg | Form A + CoF | - | - | - | - | - | - | - | - | - | - | - | - | - | - | - | - | - | -
2 | Cocrystal solTRI001 | Dr. Sven Haferkamp | Verdampfungskristallisation RT 1Lömi | solTRI001EXP379 | Durchführungstext A | - | - | 2020-10-21 | 2020-11-05 |  | solTRI001EXP379 | ja | normal | - | Stefan | 2020-10-23 | 3.9766 | solTRI001 | 25 mg | 27.45 | Hippursäure | refYYY | 25 mg | 24.611 | 25 | MEK | keine Info | 450 µL | gelöst | 2020-10-23 | - | 2020-10-25 | abgeschlossen | 2020-10-26 | farbloses Pulver | 3.9966 | 20 | Box 23-G5 | normal | D2 | ja | DSC möglich | Form A + CoF-Solvat | ja | - | - | - | - | - | - | DSC: 3 Zyklen, je 10 K / min, von RT bis 200 °C | läuft | - | - | - | - | - | - | läuft | - | -
3 | Cocrystal solTRI001 | Dr. Sven Haferkamp | Verdampfungskristallisation RT 1Lömi | solTRI001EXP380 | Durchführungstext A | - | - | 2020-10-21 | 2020-11-05 | Achte hier besonders auf Eks | solTRI001EXP380 | ja | normal | - | Stefan | 2020-10-23 | 3.9801 | solTRI001 | 25 mg | 25.347 | 2-(4 Hydroxybenzoyl)-benzoesäure | refVVV | 25 mg | 24.717 | 25 | Chloroform | keine Info | 200 µL | gelöst | 2020-10-23 | - | 2020-10-25 | abgeschlossen | 2020-10-26 | farbloses Pulver | 4.0313 | 51.2 | Box 23-G6 | hoch | D2 | ja | NMR, TG, DSC locker möglich | sc-NF1 | ja | ja | ja | ja | ja | ja | ja | DSC: 3 Zyklen, je 10 K / min, von RT bis 200 °C; PXRD-II: D8-Langzeitmessung 12h in Kapillare; H-NMR: in d-DMSO | abgeschlossen | abgeschlossen | abgeschlossen | abgeschlossen | abgeschlossen | abgeschlossen | abgeschlossen | abgeschlossen | sc-NF1 | VIP
4 | Cocrystal solTRI001 | Dr. Sven Haferkamp | Verdampfungskristallisation RT 1Lömi | solTRI001EXP381 | Durchführungstext A | - | Journal SH 2020 S. 69 | 2020-10-21 | 2020-11-05 |  | solTRI001EXP381 | ja | normal | - | Stefan | 2020-10-23 | 3.9782 | solTRI001 | 25 mg | 24.914 | 4-Acetamidobenzoesäure | refGGG | 25 mg | 25.665 | 25 | MTBE | keine Info | 3,2 mL | gelöst | 2020-10-23 | 24.10. gelartig | 2020-10-25 | abgeschlossen | 2020-10-26 | harzähnlich, nicht präparierbar | 4.0427 | 64.5 | Box 23-G7 | normal | D2 | nein | nein | - | - | - | - | - | - | - | - | - | - | - | - | - | - | - | - | - | - | -
5 | Cocrystal solTRI001 | Dr. Sven Haferkamp | Verdampfungskristallisation RT 1Lömi | solTRI001EXP382 | Durchführungstext A | - | - | 2020-10-21 | 2020-11-05 |  | solTRI001EXP382 | ja | normal | - | Stefan | 2020-10-23 | 3.9799 | solTRI001 | 25 mg | 25.622 | Oxalsäure (wasserfrei) | refKKK | 25 mg | 24.812 | 25 | Aceton | keine Info | 4 mL | ng | 2020-10-23 | 23.10. Eks gesichtet, separiert in Mutterlösung, siehe Fotos DX3452-3453 | 2020-10-25 | abgeschlossen | 2020-10-26 | Rest Polykristallin, gelblich | 4.0613 | 81.4 | Box 23-G8, Eks Abzug 3. Ablage | normal | D2 | ja | nein | Form E | - | - | - | ja | - | - | - | - | - | - | - | läuft | - | - | - | läuft | - | -
6 | Cocrystal solTRI001 | Dr. Sven Haferkamp | Verdampfungskristallisation RT 1Lömi | solTRI001EXP383 | Durchführungstext A | - | - | 2020-10-21 | 2020-11-05 | Achte hier besonders auf Eks | solTRI001EXP383 | ja | normal | - | Stefan | 2020-10-25 | 3.9745 | solTRI001 | 25 mg | 25.477 | Zitronensäure | refUUU | 25 mg | 25.874 | 25 | Ethanol | keine Info | 4 mL | gelöst, dann ausgefallen, daraus dann 5d-Slurry gemacht | 2020-10-25 | - | 2020-10-30 | abgeschlossen | 2020-10-26 | nach Filtration farbloses Pulver, elektrostatisch | - | - | Box 23-G9 | normal | D2 | ja | Extrem elektrostatisch, 1 Methode | Form A + CoF | - | - | - | - | - | - | - | - | - | - | - | - | - | - | - | - | - | -
7 | Cocrystal solTRI001 | Dr. Sven Haferkamp | Verdampfungskristallisation RT 1Lömi | solTRI001EXP384 | Durchführungstext A | - | - | 2020-10-21 | 2020-11-05 |  | solTRI001EXP384 | ja | normal | - | Stefan | 2020-10-25 | 3.9678 | solTRI001 | 25 mg | 25.197 | Maleinsäure | refSSS | 25 mg | 25.837 | 25 | NMP | keine Info | 150 µL | gelöst | 2020-10-25 | - | 2020-12-11 | abgeschlossen | 2020-12-15 | farbloses Pulver, elektrostatisch | 4.0319 | 64.1 | Box 23-H1 | normal | D2 | ja | Extrem elektrostatisch, 1 Methode | Form B + CoF Polymorph | - | - | ja | - | - | - | - | - | - | - | läuft | - | - | - | - | läuft | - | -
8 | Cocrystal solTRI001 | Dr. Kevin Grasmik | Verdampfungskristallisation 50 °C 1Lömi | solTRI001EXP406 | Durchführungstext B | Vorschlag des Auftraggebers | Mail KG-sol | 2020-11-15 | 2020-11-22 | assap! | solTRI001EXP406 | ja | hoch | - | Rita | 2020-11-16 | 3.9755 | solTRI001 | 20 mg | 20.619 | Nicotinamid | refXXX | 20 mg | 20.354 | 50 | Toluol | ca. 3,5 mL | 3,2 mL | gelöst | 2020-11-16 | 28.11.umgefüllt in Kristallisierschale7 cm | 2020-12-01 | abgeschlossen | 2020-12-04 | farbloses Pulver, elektrostatisch | 4.0076 | 32.1 | Box 23-H2 | hoch | D8 | ja | Extrem elektrostatisch, 1 Methode | Form C | - | - | - | - | - | - | - | DSC: 3 Zyklen, je 10 K / min, von RT bis 200 °C | - | - | - | - | - | - | - | - | - | -
9 | Cocrystal solTRI001 | Dr. Kevin Grasmik | Verdampfungskristallisation 50 °C 1Lömi | solTRI001EXP407 | Durchführungstext B | Vorschlag des Auftraggebers | Mail KG-sol | 2020-11-15 | 2020-11-22 |  | solTRI001EXP407 | ja | hoch | - | Rita | 2020-11-16 | 3.9808 | solTRI001 | 20 mg | 20.177 | Hippursäure | refYYY | 20 mg | 20.279 | 50 | 1,4-Dioxan | ca. 2,4 mL | 2,6 mL | gelöst | 2020-11-16 | - | 2020-11-17 | abgeschlossen | 2020-11-17 | farbloses Pulver, elektrostatisch | 4.0358 | 55 | Box 23-H3 | hoch | D8 | ja | Extrem elektrostatisch, 1 Methode | Form A | - | - | - | - | - | - | - | - | - | - | - | - | - | - | - | - | - | -
10 | Cocrystal solTRI001 | Dr. Kevin Grasmik | Verdampfungskristallisation 50 °C 1Lömi | solTRI001EXP408 | Durchführungstext B | Vorschlag des Auftraggebers | Mail KG-sol | 2020-11-15 | 2020-11-22 |  | solTRI001EXP408 | ja | hoch | - | Rita | 2020-11-16 | 3.9744 | solTRI001 | 20 mg | 20.802 | 2-(4 Hydroxybenzoyl)-benzoesäure | refVVV | 20 mg | 20.943 | 50 | Veratrol | ca. 3 mL | 3,2 mL | gelöst | 2020-11-16 | - | 2020-11-20 | abgeschlossen | 2020-11-20 | farbloses Pulver, elektrostatisch | 3.9864 | 12 | Box 23-H4 | hoch | D8 | ja | Extrem elektrostatisch, 1 Methode | Amorph | - | - | - | - | - | - | - | - | - | - | - | - | - | - | - | - | - | -
11 | Cocrystal solTRI001 | Dr. Kevin Grasmik | Verdampfungskristallisation 50 °C 1Lömi | solTRI001EXP409 | Durchführungstext B | Vorschlag des Auftraggebers | Mail KG-sol | 2020-11-15 | 2020-11-22 | Achtung Dampfdruck Lömi | solTRI001EXP409 | ja | hoch | Flashk. Achtung 50°C , Sdp 40 °C, Dämpfe toxisch | Rita | 2020-11-16 | 3.9751 | solTRI001EXP122 | 20 mg | 19.904 | 4-Acetamidobenzoesäure | refGGG | 20 mg | 19.997 | 50 | Dichlormethan | ca. 4 mL | 10 mL | nicht gelöst, in Absprache mit Sven, größeres Volumen bis 10 mL, dann gelöst | 2020-11-16 | 17.11. Eks gesichtet, separiert in Mutterlösung, siehe Fotos DX3454-3459 | 2020-11-18 | abgeschlossen | 2020-11-18 | Rest Polykristallin, farblos | 4.0101 | 35 | Box 23-H5, Eks beim Klaus zur Analyse | hoch | D2 | ja | NMR, TG, DSC locker möglich | sc-NF2 | ja | ja | ja | ja | ja | ja | ja | DSC: 3 Zyklen, je 10 K / min, von RT bis 200 °C; PXRD-II: D8-Langzeitmessung 12h in Kapillare; H-NMR: in d-DMSO | abgeschlossen | abgeschlossen | abgeschlossen | abgeschlossen | abgeschlossen | abgeschlossen | läuft | in Auswertung | Form F, Zersetzungsprodukt und CoF-Polymorph | unwichtig
[12 empty] | (Haken geht auch) | [6 empty] | Verbrauch | 262.235
[33 empty] | Möglich: | [14 empty] | exemplarisch, siehe Datenmaske der verschiedenen Methoden auf den hinteren Tabellenblättern | [10 empty] | Möglich:
[33 empty] | angesetzt | [25 empty] | Probe aufgebraucht
| Durchführungstext A | 20-30 mg API in 4.0 mL Vial mit PTFE Dichtung einwiegen. | [30 empty] | abgebrochen | [25 empty] | abgebrochen
|  | Die genaue Einwaage in den Datensatz eintragen. | [30 empty] | abgeschlossen | [25 empty] | abgeschlossen
|  | Das 4.0 mL Vial lediglich mit einem Edding mit Exp No im | [30 empty] | Probe aufgebraucht | [25 empty] | läuft
|  | oberen Viertel der Gefäßwand beschriften. | [30 empty] | Rücksprache | [25 empty] | Rücksprache
|  | Zugabe von 3.0 mL Lösungsmittel. | [56 empty] | in Auswertung
Das Gefäß dicht (!) verschließen und in ein auf 25°C temperiertes Ultraschallbad stellen
oder spannen,- Eintauchtiefe 50% der Vialhöhe. Ultraschalldauer 5 min.
Die Ultraschallbadtemperatur ist stets zu kontrollieren und ggfs. zu korrigieren.
5 ml Spritzen, Kanülen und 0.2 µm Rezist Spritzenfilteraufsätze sind im 25 °C
vortemperierten Trockenschrank aufzubewahren. Mit einer Spritze wird zügig die Lösung
oder Suspension vollständig aufgezogen und über einen 0.2 µm Rezist Filter in ein neues 4.0 mL
Vial mit aufgeklebter Experiment-No, dessen Tara-Wert im Datensatz notiert wird,
filtriert und für das Verdampfungsexperiment in den Abzug gestellt.
Es werden, wenn möglich, täglich alle Vials auf Fortschritt der Verdampfung überprüft
und die Beobachtung mit Datum im Datensatz notiert, bis die vollständige Verdampfung des
Lösungsmittels festgestellt wurde.
Von den fertigen vials, die einen Rückstand enthalten wird zunächst eine Rückwaage
durchgeführt und im Datensatz notiert und dann Makrofotos (Labor-Kamera genügt) angefertigt
und dem Datensatz zugeordnet.
Die Vials werden dann mit dem Keyence Mikroskop in Augenschein genommen. Sollten
interessante Beobachtungen, Strukturen, Kristalle zu sehen sein, dann sind mit dem
Keyence Mikroskop Fotos zu machen und diese werden dem Datensatz zugeordnet.
In kurzen Worten sind die Resultate im Datensatz zu notieren.
Es ist besonders Ausschau zu halten ob vermeintliche Einkristalle zu sehen sind,
die dann gesondert heraus präpariert werden.
Die Proben werden verschlossen der Analytik übergeben.
Der Operator der Analytik muss den Inhalt des gesamten Vials, möglichst mit quantitativen
Ansprüchen rauskratzen, mörsern und den Rest nach der Analytik wieder zurück in dasselbe
oder in ein neues Vial geben. Der leitende Projektmanager entscheidet über die
durchzuführende Analytik (und markiert und Kommentiert dies im Datensatz).
| Durchführungstext B | 20-30 mg API in 4.0 mL Vial mit PTFE Dichtung einwiegen.
Die genaue Einwaage in den Datensatz eintragen.
Das 4.0 mL Vial lediglich mit einem Edding mit Exp No im oberen Viertel der Gefäßwand beschriften.
Das Gefäß wird für min. 5 min in das 50 °C Rack gestellt.
Zugabe von 3.0 mL Lösungsmittel.
Das Gefäß dicht (!) verschließen und in ein auf 50°C temperiertes Ultraschallbad stellen
oder spannen,- Eintauchtiefe 50% der Vialhöhe. Ultraschalldauer 5 min.
Die Ultraschallbadtemperatur ist stets zu kontrollieren und ggfs. zu korrigieren.
5 ml Spritzen, Kanülen und 0.2 µm Rezist Spritzenfilteraufsätze sind im 55 °C
vortemperierten Trockenschrank aufzubewahren. Mit einer Spritze wird zügig die Lösung
oder Suspension vollständig aufgezogen und über einen 0.2 µm Rezist Filter in ein neues 50°C temperiertes 4.0 mL
Vial mit aufgeklebter Experiment-No, dessen Tara-Wert im Datensatz notiert wird,
filtriert und für das Verdampfungsexperiment bei 50 °C in den Abzug gestellt.
Es werden, wenn möglich, täglich 2 x alle Vials auf Fortschritt der Verdampfung überprüft
und die Beobachtung mit Datum im Datensatz notiert, bis die vollständige Verdampfung des
Lösungsmittels festgestellt wurde.
Von den fertigen vials, die einen Rückstand enthalten wird zunächst eine Rückwaage
durchgeführt und im Datensatz notiert und dann Makrofotos (Labor-Kamera genügt) angefertigt
und dem Datensatz zugeordnet.
Die Vials werden dann mit dem Keyence Mikroskop in Augenschein genommen. Sollten
interessante Beobachtungen, Strukturen, Kristalle zu sehen sein, dann sind mit dem
Keyence Mikroskop Fotos zu machen und diese werden dem Datensatz zugeordnet.
In kurzen Worten sind die Resultate im Datensatz zu notieren.
Es ist besonders Ausschau zu halten ob vermeintliche Einkristalle zu sehen sind,
die dann gesondert heraus präpariert werden.
Die Proben werden verschlossen der Analytik übergeben.
Der Operator der Analytik muss den Inhalt des gesamten Vials, möglichst mit quantitativen
Ansprüchen rauskratzen, mörsern und den Rest nach der Analytik wieder zurück in dasselbe
oder in ein neues Vial geben. Der leitende Projektmanager entscheidet über die
durchzuführende Analytik (und markiert und Kommentiert dies im Datensatz).

## Slurry 1Lömi
Projektplanung (blau - Projektmanager) |  |  | Laborbetreuung (grün - Laborleiter) |  | Durchführung (rot - Laborteam) | [6 empty] | Planung |  |  | verantwortlicher | Experiment |  | API/Startmaterial | API/Startmaterial | CoF | CoF | CoF | CoF | Soll | Lösungsmittel für | Vorgabe/Info | Lösemittel | Beobachtungen zur Slurryerstellung | Experiment | Beobachtungen | Experiment | Status | Aufarbeitung & | Beobachtungen zum Ende | Standort/Lagerorte |  | Erstanalytik | PXRD | mit Ausbeute-Rest | Ergebnis PXRD | Folgeanalytik | Folgeanalytik | Folgeanalytik | Folgeanalytik | Folgeanalytik | Folgeanalytik | Folgeanalytik | Informationen zur Folgeanalytik | Ergebnis | Ergebnis | Ergebnis | Ergebnis | Ergebnis | Ergebnis | Ergebnis | Status | Gesamt | Einstufung
No/ID | Screening No | Planung erfolgt durch | Experiment-Serie | Experiment No. | Durchführung | Projektleiternotiz / Intention | Verweis | Startfreigabe (ab) | erledigt bis (soll) | Hinweis an den Laborleiter | Experiment No. | abgeschlossen | Priorität Experiment | Sicherheitshinweis | Operator | Start | API/Startmaterial | Soll Einwaage | Soll Einwaage [mg] | Bezeichnung | ref-Code | Soll Einwaage | Soll Einwaage [mg] | Temperatur | API & CoF | Volumen | Ist Volumen | oder Abänderung des Experiments | Start | zum Experimentverlauf | Ende | Experiment | Präparation PXRD | des Experiments & Aufarbeitung | der finalen Probe | Priorität Analytik | PXRD | möglich? | weitere Analytik möglich? |  | DSC | TG | PXRD II | H-NMR | IR | Raman | OMI | (ToDo / Parameter) | DSC | TG | PXRD II | H-NMR | IR | Raman | OMI | Analytik | Ergebnis | Ergebnis
1 | Cocrystal solTRI001 | Dr. Sven Haferkamp | Slurry 50 °C 1Lömi 5d | solTRI001EXP008 | Durchführungstext G | - | - | 2020-10-21 | 2020-11-02 | - | solTRI001EXP008 | ja | hoch | - | Jacky | 2020-10-23 | solTRI001 | 25 mg | 26.726 | Nicotinamid | refXXX | 25 mg | 24.741 | 50 | Ethylenglykol | keine Info | 800 µL | guter rührfähiger Slurry, schwach gelbe Lösung, Feststoff farblos | 2020-10-23 | - | 2020-10-28 | abgeschlossen | 2020-10-28 | Filtration schwer, schleimig, elektrostat. Pulver | Box 23-G1 | normal | D2 | ja | NMR, TG, DSC locker möglich | Form A + CoF | - | - | - | - | - | - | - | - | - | - | - | - | - | - | - | - | - | -
2 | Cocrystal solTRI001 | Dr. Sven Haferkamp | Slurry 50 °C 1Lömi 5d | solTRI001EXP009 | Durchführungstext G | - | - | 2020-10-21 | 2020-11-02 | - | solTRI001EXP009 | ja | hoch | - | Jacky | 2020-10-23 | solTRI001 | 25 mg | 27.45 | Hippursäure | refYYY | 25 mg | 24.611 | 50 | Toluol | keine Info | 800 µL | guter rührfähiger Slurry, schwach gelbe Lösung, Feststoff farblos | 2020-10-23 | - | 2020-10-28 | abgeschlossen | 2020-10-28 | Filtration schwer, schleimig, elektrostat. Pulver | Box 23-G1 | normal | D2 | ja | NMR, TG, DSC locker möglich | Form A + CoF | - | - | - | - | - | - | - | - | - | - | - | - | - | - | - | - | - | -
3 | Cocrystal solTRI001 | Dr. Sven Haferkamp | Slurry 50 °C 1Lömi 5d | solTRI001EXP010 | Durchführungstext G | - | Journal SH 2020 S. 55 | 2020-10-21 | 2020-11-02 | - | solTRI001EXP010 | ja | hoch | - | Jacky | 2020-10-23 | solTRI001 | 25 mg | 25.347 | 2-(4 Hydroxybenzoyl)-benzoesäure | refVVV | 25 mg | 24.717 | 50 | Veratrol | keine Info | 800 µL | guter rührfähiger Slurry, schwach gelbe Lösung, Feststoff farblos | 2020-10-23 | - | 2020-10-28 | abgeschlossen | 2020-10-28 | Filtration schwer, schleimig, elektrostat. Pulver | Box 23-G1 | normal | D2 | ja | NMR, TG, DSC locker möglich | sc-NF1 | ja | ja | ja | ja | ja | ja | ja | DSC: 3 Zyklen, je 10 K / min, von RT bis 200 °C; PXRD-II: D8-Langzeitmessung 12h in Kapillare; H-NMR: in d-DMSO | abgeschlossen | abgeschlossen | abgeschlossen | abgeschlossen | abgeschlossen | abgeschlossen | abgeschlossen | abgeschlossen | sc-NF1 | VIP
4 | Cocrystal solTRI001 | Dr. Sven Haferkamp | Slurry 50 °C 1Lömi 5d | solTRI001EXP011 | Durchführungstext G | - | - | 2020-10-21 | 2020-11-02 | - | solTRI001EXP011 | ja | hoch | - | Jacky | 2020-10-23 | solTRI001 | 25 mg | 24.914 | 4-Acetamidobenzoesäure | refGGG | 25 mg | 25.665 | 50 | DMSO | keine Info | 800 µL | guter rührfähiger Slurry, schwach gelbe Lösung, Feststoff farblos | 2020-10-23 | - | 2020-10-28 | abgeschlossen | 2020-10-28 | Filtration schwer, schleimig, elektrostat. Pulver | Box 23-G1 | normal | D2 | ja | NMR, TG, DSC locker möglich | Form A + CoF | - | - | - | - | - | - | - | - | - | - | - | - | - | - | - | - | - | -
5 | Cocrystal solTRI001 | Dr. Sven Haferkamp | Slurry 50 °C 1Lömi 5d | solTRI001EXP012 | Durchführungstext G | - | - | 2020-10-21 | 2020-11-02 | - | solTRI001EXP012 | ja | hoch | - | Jacky | 2020-10-23 | solTRI001 | 25 mg | 25.622 | Oxalsäure (wasserfrei) | refKKK | 25 mg | 24.812 | 50 | 1-Butanol | keine Info | 800 µL | guter rührfähiger Slurry, schwach gelbe Lösung, Feststoff farblos | 2020-10-23 | - | 2020-10-28 | abgeschlossen | 2020-10-28 | Filtration schwer, schleimig, elektrostat. Pulver | Box 23-G1 | normal | D2 | ja | NMR, TG, DSC locker möglich | Form A + CoF | - | - | - | - | - | - | - | - | - | - | - | - | - | - | - | - | - | -
6 | Cocrystal solTRI001 | Dr. Sven Haferkamp | Slurry 50 °C 1Lömi 5d | solTRI001EXP013 | Durchführungstext G | - | - | 2020-10-21 | 2020-11-02 | - | solTRI001EXP013 | ja | hoch | - | Jacky | 2020-10-23 | solTRI001 | 25 mg | 25.477 | Zitronensäure | refUUU | 25 mg | 25.874 | 50 | Isobutanol | keine Info | 800 µL | guter rührfähiger Slurry, schwach gelbe Lösung, Feststoff farblos | 2020-10-23 | - | 2020-10-28 | abgeschlossen | 2020-10-28 | Filtration schwer, schleimig, elektrostat. Pulver | Box 23-G1 | normal | D2 | ja | NMR, TG, DSC locker möglich | Form A + CoF | - | - | - | - | - | - | - | - | - | - | - | - | - | - | - | - | - | -
7 | Cocrystal solTRI001 | Dr. Sven Haferkamp | Slurry 50 °C 1Lömi 5d | solTRI001EXP014 | Durchführungstext G | - | - | 2020-10-21 | 2020-11-02 | - | solTRI001EXP014 | ja | hoch | - | Jacky | 2020-10-23 | solTRI001 | 25 mg | 25.197 | Maleinsäure | refSSS | 25 mg | 25.837 | 50 | DMF | keine Info | 800 µL | guter rührfähiger Slurry, schwach gelbe Lösung, Feststoff farblos | 2020-10-23 | - | 2020-10-28 | abgeschlossen | 2020-10-28 | Filtration schwer, schleimig, elektrostat. Pulver | Box 23-G1 | normal | D2 | ja | NMR, TG, DSC locker möglich | Form A + CoF | - | - | - | - | - | - | - | - | - | - | - | - | - | - | - | - | - | -
8 | Cocrystal solTRI001 | Dr. Sven Haferkamp | Slurry 25 °C 1Lömi 10d | solTRI001EXP015 | Durchführungstext J | - | - | 2020-10-21 | 2020-11-02 | - | solTRI001EXP015 | ja | hoch | - | Jacky | 2020-10-23 | solTRI001 | 25 mg | 26.726 | Nicotinamid | refXXX | 25 mg | 24.741 | 25 | THF | keine Info | 1800 µL | guter rührfähiger Slurry, schwach gelbe Lösung, Feststoff farblos | 2020-10-23 | - | 2020-11-03 | abgeschlossen | 2020-11-03 | Filtration schwer, schleimig, elektrostat. Pulver | Box 23-G1 | normal | D2 | ja | NMR, TG, DSC locker möglich | Form A + CoF | - | - | - | - | - | - | - | - | - | - | - | - | - | - | - | - | - | -
9 | Cocrystal solTRI001 | Dr. Sven Haferkamp | Slurry 25 °C 1Lömi 10d | solTRI001EXP016 | Durchführungstext J | - | - | 2020-10-21 | 2020-11-02 | - | solTRI001EXP016 | ja | hoch | - | Jacky | 2020-10-23 | solTRI001 | 25 mg | 27.45 | Hippursäure | refYYY | 25 mg | 24.611 | 25 | MEK | keine Info | 1800 µL | guter rührfähiger Slurry, schwach gelbe Lösung, Feststoff farblos | 2020-10-23 | - | 2020-11-03 | abgeschlossen | 2020-11-03 | Filtration schwer, schleimig, elektrostat. Pulver | Box 23-G1 | normal | D2 | ja | NMR, TG, DSC locker möglich | Form A + CoF | - | - | - | - | - | - | - | - | - | - | - | - | - | - | - | - | - | -
10 | Cocrystal solTRI001 | Dr. Sven Haferkamp | Slurry 25 °C 1Lömi 10d | solTRI001EXP017 | Durchführungstext J | - | Journal SH 2020 S. 55 | 2020-10-21 | 2020-11-02 | - | solTRI001EXP017 | ja | hoch | - | Jacky | 2020-10-23 | solTRI001 | 25 mg | 25.347 | 2-(4 Hydroxybenzoyl)-benzoesäure | refVVV | 25 mg | 24.717 | 25 | Chloroform | keine Info | 1800 µL | guter rührfähiger Slurry, schwach gelbe Lösung, Feststoff farblos | 2020-10-23 | - | 2020-11-03 | abgeschlossen | 2020-11-03 | Filtration schwer, schleimig, elektrostat. Pulver | Box 23-G1 | normal | D2 | ja | NMR, TG, DSC locker möglich | sc-NF1 | ja | ja | ja | ja | ja | ja | ja | DSC: 3 Zyklen, je 10 K / min, von RT bis 200 °C; PXRD-II: D8-Langzeitmessung 12h in Kapillare; H-NMR: in d-DMSO | abgeschlossen | abgeschlossen | abgeschlossen | abgeschlossen | abgeschlossen | abgeschlossen | abgeschlossen | abgeschlossen | sc-NF1 | VIP
11 | Cocrystal solTRI001 | Dr. Sven Haferkamp | Slurry 25 °C 1Lömi 10d | solTRI001EXP018 | Durchführungstext J | - | - | 2020-10-21 | 2020-11-02 | - | solTRI001EXP018 | ja | hoch | - | Jacky | 2020-10-23 | solTRI001 | 25 mg | 24.914 | 4-Acetamidobenzoesäure | refGGG | 25 mg | 25.665 | 25 | MTBE | keine Info | 1800 µL | guter rührfähiger Slurry, schwach gelbe Lösung, Feststoff farblos | 2020-10-23 | - | 2020-11-03 | abgeschlossen | 2020-11-03 | Filtration schwer, schleimig, elektrostat. Pulver | Box 23-G1 | normal | D2 | ja | NMR, TG, DSC locker möglich | Form A + CoF | - | - | - | - | - | - | - | - | - | - | - | - | - | - | - | - | - | -
12 | Cocrystal solTRI001 | Dr. Sven Haferkamp | Slurry 25 °C 1Lömi 10d | solTRI001EXP019 | Durchführungstext J | - | - | 2020-10-21 | 2020-11-02 | - | solTRI001EXP019 | ja | hoch | - | Jacky | 2020-10-23 | solTRI001 | 25 mg | 25.622 | Oxalsäure (wasserfrei) | refKKK | 25 mg | 24.812 | 25 | Aceton | keine Info | 1800 µL | guter rührfähiger Slurry, schwach gelbe Lösung, Feststoff farblos | 2020-10-23 | - | 2020-11-03 | abgeschlossen | 2020-11-03 | Filtration schwer, schleimig, elektrostat. Pulver | Box 23-G1 | normal | D2 | ja | NMR, TG, DSC locker möglich | Form A + CoF | - | - | - | - | - | - | - | - | - | - | - | - | - | - | - | - | - | -
13 | Cocrystal solTRI001 | Dr. Sven Haferkamp | Slurry 25 °C 1Lömi 10d | solTRI001EXP020 | Durchführungstext J | - | - | 2020-10-21 | 2020-11-02 | - | solTRI001EXP020 | ja | hoch | - | Jacky | 2020-10-23 | solTRI001 | 25 mg | 25.477 | Zitronensäure | refUUU | 25 mg | 25.874 | 25 | Ethanol | keine Info | 1800 µL | guter rührfähiger Slurry, schwach gelbe Lösung, Feststoff farblos | 2020-10-23 | - | 2020-11-03 | abgeschlossen | 2020-11-03 | Filtration schwer, schleimig, elektrostat. Pulver | Box 23-G1 | normal | D2 | ja | NMR, TG, DSC locker möglich | Form A + CoF | - | - | - | - | - | - | - | - | - | - | - | - | - | - | - | - | - | -
14 | Cocrystal solTRI001 | Dr. Sven Haferkamp | Slurry 25 °C 1Lömi 10d | solTRI001EXP021 | Durchführungstext J | - | - | 2020-10-21 | 2020-11-02 | - | solTRI001EXP021 | ja | hoch | - | Jacky | 2020-10-23 | solTRI001 | 25 mg | 25.197 | Maleinsäure | refSSS | 25 mg | 25.837 | 25 | NMP | keine Info | 1800 µL | guter rührfähiger Slurry, schwach gelbe Lösung, Feststoff farblos | 2020-10-23 | - | 2020-11-03 | abgeschlossen | 2020-11-03 | Filtration schwer, schleimig, elektrostat. Pulver | Box 23-G1 | normal | D2 | ja | NMR, TG, DSC locker möglich | Form A + CoF | - | - | - | - | - | - | - | - | - | - | - | - | - | - | - | - | - | -
[12 empty] | (Haken geht auch) | [5 empty] | Verbrauch | 361.466
exemplarisch, siehe Datenmaske der verschiedenen Methoden auf den hinteren Tabellenblättern
| Durchführungstext G | Dummy
| Durchführungstext J | Dummy

## Datenmaske PXRD
Proben ID | Datum | Gerät | Probenpräparation | Position | Programm | Messzeit | Bemerkung | Operator
solTRI001EXP378PXRD001 | 2020-01-29 | D2 | Si-Wafer | 6 | scan_4_50_02sz_30min | 30 min | feucht | Stefan
solTRI001EXP378PXRD002 | 2020-01-30 | D8 | Kapillare 0.7, Glas 14 | - | kap_1,5_50grad_01sz_15min | 120 min |  | Stefan
solTRI001EXP378PXRD003 | 2020-02-02 | D8 | Kapillare 1.0, Glas 14 | - | kap_1,5_50grad_01sz_15min | 60 min | Präparative DSC | Rita
solTRI001EXP379PXRD001 | 2020-01-29 | D2 | Si-Wafer | 1 | scan_4_50_02sz_30min | 30 min | feucht | Stefan
solTRI001EXP380PXRD001 | 2020-01-29 | D2 | Si-Wafer | 2 | scan_4_50_02sz_30min | 30 min | feucht | Stefan
solTRI001EXP381PXRD001 | 2020-01-29 | D2 | Si-Wafer | 3 | scan_4_50_02sz_30min | 30 min | feucht | Stefan
solTRI001EXP382PXRD001 | 2020-01-29 | D2 | Si-Wafer | 4 | scan_4_50_02sz_30min | 30 min | feucht | Stefan
solTRI001EXP383PXRD001 | 2020-01-29 | D2 | Si-Wafer | 5 | scan_4_50_02sz_30min | 30 min | feucht | Stefan
solTRI001EXP384PXRD001 | 2020-01-29 | D2 | Si-Wafer | 6 | scan_4_50_02sz_30min | 30 min | feucht | Stefan
solTRI001EXP406PXRD001 | 2020-01-29 | D2 | Si-Wafer | 1 | scan_4_50_02sz_60min | 60 min | feucht | Stefan
solTRI001EXP407PXRD001 | 2020-01-29 | D8 | Kapillare 0,7, Glas 14 | - | kap_1,5_50grad_01sz_15min | 120 min |  | Stefan
solTRI001EXP408PXRD001 | 2020-01-29 | D8 | Kapillare 0,7, Glas 14 | - | kap_1,5_50grad_01sz_15min | 120 min |  | Stefan
solTRI001EXP409PXRD001 | 2020-01-29 | D8 | Kapillare 0,7, Glas 14 | - | kap_1,5_50grad_01sz_15min | 120 min |  | Stefan

## Datenmaske DSC
Proben-ID | Datum | Einwaage [mg] | Auswaage [mg] | Rampe [K/min] | Temperaturprogramm | Tiegel | Teigelpräparation | Bemerkung | Operator
solTRI001EXP378DSC001 | 2020-01-30 | 1.456 | × | 10 | Tabelle 1 | Standard | pierced | matschig | Rita
solTRI001EXP378DSC002 | 2020-02-02 | 8.679 | 7.568 | 5 | Tabelle 2 | Präp | offen | Präparative DSC | Rita
solTRI001EXP379DSC001 | 2020-02-01 | 2.548 | × | 10 | Tabelle 1 | Standard | pierced |  | Rita
solTRI001EXP380DSC001 | 2020-02-02 | 1.354 | × | 10 | Tabelle 1 | Standard | pierced |  | Rita
solTRI001EXP383DSC001 | 2020-02-03 | 2.784 | × | 10 | Tabelle 1 | Standard | closed | Hydrochlorid | Rita
solTRI001EXP384DSC001 | 2020-02-04 | 1.232 | × | 10 | Tabelle 1 | Standard | pierced |  | Rita
solTRI001EXP409DSC001 | 2020-02-05 | 2.213 | × | 10 | Tabelle 1 | Standard | pierced |  | Rita
Mögliche Temperaturprogramme (Beispiele)
Tab. 1
Schritt | Temeratur [°C] | Rampe [k/min] | Zeit [min] | Segmenttyp
1 | 180 | 10 | - | Dynamisch
2 | 25 | 10 | - | Dynamisch
3 | 180 | 10 | - | Dynamisch
4 | 25 | 10 | - | Dynamisch
Tab. 2
Schritt | Temeratur [°C] | Rampe [k/min] | Zeit [min] | Segmenttyp
1 | 180 | 10 | - | Dynamisch
2 | 180 | - | 30 | Isotherme
3 | 25 | 10 | - | Dynamisch

## Datenmaske TGA
Proben-ID | Datum | Einwaage [mg] | Rampe [K/min] | Temperaturprogramm | Bemerkung | Operator
solTRI001EXP378TGA001 | 2020-01-30 | 1.456 | 10 | Tabelle 1 |  | Rita
solTRI001EXP379DSC001 | 2020-02-01 | 2.548 | 10 | Tabelle 2 |  | Rita
solTRI001EXP380DSC001 | 2020-02-02 | 1.354 | 10 | Tabelle 1 |  | Rita
solTRI001EXP383DSC001 | 2020-02-03 | 2.784 | 10 | Tabelle 1 |  | Rita
solTRI001EXP384DSC001 | 2020-02-04 | 1.232 | 10 | Tabelle 1 |  | Rita
solTRI001EXP409DSC001 | 2020-02-05 | 2.213 | 10 | Tabelle 1 |  | Rita
Mögliche Temperaturprogramme (Beispiele)
Tab. 1
Schritt | Temeratur [°C] | Rampe [k/min] | Zeit [min] | Segmenttyp
1 | 450 | 10 | - | Dynamisch
Tab. 2
Schritt | Temeratur [°C] | Rampe [k/min] | Zeit [min] | Segmenttyp
1 | 180 | 10 | - | Dynamisch
2 | 180 | - | 120 | Isotherme

## Datenmaske IR
Proben-ID | Datum | Scans | Auflösung [1/cm] | Geometrie | Präparation | Background | Bemerkung | Operator
solTRI001EXP378IR001 | 2020-01-30 | 32 | 4 | ATR | Pulver | 2020-01-30 | matschig | Rita
solTRI001EXP378IR002 | 2020-02-02 | 64 | 4 | Transmission | KBr-pressling | 2020-02-02 | Transparent | Rita
solTRI001EXP379IR001 | 2020-02-01 | 32 | 4 | ATR | Pulver | 2020-02-01 | Rieselfähig | Rita
solTRI001EXP380IR001 | 2020-02-02 | 32 | 4 | ATR | Pulver | 2020-02-02 | Rieselfähig | Rita
solTRI001EXP383IR001 | 2020-02-03 | 32 | 4 | ATR | Pulver | 2020-02-03 | Rieselfähig | Rita
solTRI001EXP384IR001 | 2020-02-04 | 32 | 4 | ATR | Pulver | 2020-02-04 | Rieselfähig | Rita
solTRI001EXP409001 | 2020-02-05 | 32 | 4 | ATR | Pulver | 2020-02-05 | Rieselfähig | Rita